## ETM
Paramètres | Aluminium | Antimoine | Arsenic | Baryum | Bore | Cadmium | Calcium | Chrome | Chromiun VI | Cobalt | Cuivre | Le fer | Plomb | Magnésium | Manganèse | Mercure | Molybdène | Nickel | Phosphore | Potassium | Sélénium | Argent | Sodium | Strontium | Soufre | Etain | Uranium | Vanadium | Zinc
Unités | mg/L | mg/L | mg/L | mg/L | mg/L | mg/L | mg/L |  | mg/L | mg/L | mg/L | mg/L | mg/L | mg/L | mg/L | mg/L | mg/L | mg/L | mg/L | mg/L | mg/L | mg/L | mg/L | mg/L | mg/L | mg/L | mg/L | mg/L | mg/L
RMW1 | 0.15 | <0.01 | <0.01 | 0.026 | 0.085 | <0.001 | 44 | <0.002 | <0.02 | 0.36 | 2.8 | 1.1 | <0.01 | 0.77 | 0.02 | 0.0003 | 1.7 | 0.48 | <0.03 | 10 | <0.01 | <0.002 | 162 | 0.19 | 73 | <0.01 | <0.01 | 0.043 | 0.15
RMW2 | 0.16 | <0.01 | <0.01 | 0.026 | 0.082 | <0.001 | 43 | <0.002 | <0.02 | 0.33 | 3.4 | 1.6 | <0.01 | 0.77 | 0.02 | 0.0003 | 1.7 | 0.48 | <0.03 | 11 | <0.01 | <0.002 | 162 | 0.20 | 76 | <0.01 | <0.01 | 0.051 | 0.16
RMW3 | 0.11 | <0.01 | <0.01 | 0.028 | 0.063 | <0.001 | 47 | <0.002 | <0.02 | 0.48 | 1.5 | 1.1 | <0.01 | 0.91 | 0.01 | 0.0002 | 1.7 | 0.40 | <0.03 | 11 | <0.01 | <0.002 | 157 | 0.22 | 79 | <0.01 | <0.01 | 0.033 | 0.21
Normes sur les effluents au Burkina Faso (2001) | 10 | 0.1 | 0.1 | 5.0 | 2.0 | 0.1 | 500 |  |  | 0.5 | 1.0 | 20 | 0.5 | 200 | 1.2 |  | 0.5 | 2.0 |  | 50.0 | 0.8 | 0.1 | 300 |  |  | 2.0 |  |  | 5.0
Lignes directrices de la SFI sur les effluents (SFI) |  |  | 0.1 |  |  | 0.05 | - |  | 0.1 |  | 0.3 | 2 | 0.2 |  |  | 0.002 |  | 0.5 | [10 empty] | 0.5

## physico-chimie
Paramètres | Unités | RMW1 | RMW2 | RMW3 | Normes sur les effluents au Burkina Faso (2001) | Lignes directrices de la SFI sur les effluents
-2007
pH |  | 9.4 | 9.5 | 9.4 | 6.4 - 10.5 | 6.0 - 9.0
Conductivité électrique | mS/m | 149 | 149 | 145
TDS | mg/L | 1000 | 1100 | 1000
Chlorure | mg/L | 159 | 160 | 156 | 600
Sulfate | mg/L | 188 | 190 | 192
Fluorure | mg/L | 2.5 | 2.3 | 2.0 | 10
Nitrate en tant que N | mg/L | 9.9 | 9.8 | 9.4 | 50
Nitrite en tant que N | mg/L | 28 | 29 | 30 | 1
Ammoniac sous forme de N | mg/L | 1.7 | 5.0 | 4.6

## résidus solides
[5 empty] | RMW4 | RMW5
Analyte Group | Analyte | Symbol | Units | LOR
Physiochemical parameters | Colour Change | ColourChange | - | - | Yes | Yes
| Electrical Conductivity | EC | µS/cm | 10 | 144 | 114
| Fizz Rate | Fizz-Rate | - | 0 | 1 | 1
Metals and metalloids | Aluminium | Al | ppm | 50 | 83307 | 71328
| Antimony | Sb | ppm | 0.05 | 0.55 | 0.69
| Arsenic | As | ppm | 0.5 | 2.3 | 1.5
| Barium | Ba | ppm | 0.1 | 373.1 | 407.1
| Beryllium | Be | ppm | 0.05 | 1.52 | 1.3
| Bismuth | Bi | ppm | 0.01 | 1.14 | 1.67
| Cadmium | Cd | ppm | 0.02 | 0.08 | 0.08
| Chromium | Cr | ppm | 5 | 22 | 30
| Cobalt | Co | ppm | 0.1 | 8.9 | 8.2
| Copper | Cu | ppm | 1 | 19 | 17
| Iron (sol) | Fe | % | 0.01 | 2.57 | 2.14
| Lead | Pb | ppm | 0.5 | 15.7 | 12.1
| Manganese | Mn | ppm | 1 | 407 | 320
| Mercury | Hg | ppm | 0.001 | 0.039 | 0.062
| Molybdenum | Mo | ppm | 0.1 | 11.7 | 34.4
| Nickel | Ni | ppm | 1 | 12 | 19
| Selenium | Se | ppm | 0.01 | 0.18 | 0.2
| Silver | Ag | ppm | 0.1 | 0.3 | 0.2
| Strontium | Sr | ppm | 0.05 | 95.12 | 155.44
| Thorium | Th | ppm | 0.01 | 4.05 | 3.11
| Tin | Sn | ppm | 0.1 | 0.6 | 0.4
| Uranium | U | ppm | 0.01 | 1.69 | 1.54
| Vanadium | V | ppm | 1 | 57 | 49
| Zinc | Zn | ppm | 1 | 57 | 58
Nutrients | Phosphorus | P | ppm | 50 | 248 | 249
Organics | Carbon | C | % | 0.01 | 0.2 | 0.31
| Carbon (Acinsol) | C-Acinsol | % | 0.01 | 0.04 | 0.03
Acid Mine Drainage Parameter | pH | pH | N/A | 0.1 | 9.5 | 9.7
| pH (drop) | pH Drop | N/A | 0.1 | 4.5 | 4.5
| pH (final) | Final-pH | N/A | 0.1 | 1.2 | 1.3
| Acid Neutralising Capacity | ANC | kg H2SO4/t | 1 | 22 | 41
| Maximum Potential Acidity | MPA | kg H2SO4/t | 1 | 4 | 6
| Net Acid Generation | NAG | kg H2SO4/t | 1 | 0 | 0
| Net Acid Generation (pH) | NAGpH | NONE | 0.1 | 10.2 | 10.6
| Net Acid Generation (4.5) | NAG(4.5) | kg H2SO4/t | 1 | 0 | 0
| Net Acid Producing Potential | NAPP | kg H2SO4/t | 1 | -18 | -35
| Sulfur | S | % | 0.01 | 0.12 | 0.19
| Sulfur | S | % | 0.005 | 0.085 | 0.13
| Carbonate | C-CO3 | % | 0.01 | 0.16 | 0.28
Major Ions | Calcium | Ca | ppm | 50 | 5941 | 9405
| Magnesium | Mg | ppm | 20 | 3052 | 4946
| Potassium | K | ppm | 20 | 20213 | 19346
| Sodium | Na | ppm | 20 | 12248 | 15792
| Fluoride | F | ppm | 50 | 661 | 728
| Sulfate | S-SO4 | % | 0.01 | - | 0.01
| Sulfate | S-SO4 | % | 0.01 | 0.03 | 0.05